## Sheet1
扩创手术器械清单及技术要求
序号 | 产品名称 | 数量 | 技术参数
1 | 直髓核钳 | 10 | 总长度220mm，头部宽度3mm，刃口长度尺寸8mm，握柄式，其材质由符合中的规定32Cr13Mo材料制造，产品经热处理后，硬度为48-56HRC；产品按YY/T 0149 – 2006《不锈钢医用器械耐腐蚀性能试验方法》规定的“5 沸水试验法”进行试验时，外表面应达到“b级”，表面超硬膜处理。
2 | 直髓核钳 | 10 | 总长度220mm，头部宽度4mm，刃口长度尺寸10mm，握柄式，其材质由符合中的规定32Cr13Mo材料制造，产品经热处理后，硬度为48-56HRC；产品按YY/T 0149 – 2006《不锈钢医用器械耐腐蚀性能试验方法》规定的“5 沸水试验法”进行试验时，外表面应达到“b级”，表面超硬膜处理。
3 | 小拉钩 | 34 | 总长126mm，表面无锋棱、毛刺、裂纹 等缺陷，表面亚光处理。采用20Cr13医用不锈钢，硬度为40-48HRC。
4 | 甲状腺拉钩 | 70 | 总长200mm，宽度13mm，两支，拉钩1头部长度39mm/39mm，拉钩2头部长度39mm/43mm。表面无锋棱、毛刺、裂纹等缺陷，表面亚光处理。采用20Cr13医用不锈钢材料，热处理硬度为40-48HRC。
5 | 无齿镊 | 20 | 长160mm，1*2钩，直，20Cr13医用不锈钢，硬度40-48HRC，表面刷光处理。
6 | 弯钳 | 70 | 总长140mm，弯型，弯头高度8mm，全齿，头宽2.2mm，头厚2mm，20Cr13医用不锈钢，热处理硬度40-48HRC，表面刷光处理。
7 | 弯钳 | 70 | 总长160mm，弯型，弯头高度10mm，全齿，头宽2.5mm，头厚2mm，20Cr13医用不锈钢，热处理硬度40-48HRC，表面刷光处理。
8 | 弯钳 | 70 | 总长180mm，弯型，弯头高度12mm，全齿，头宽2.8mm，头厚2.2mm，20Cr13医用不锈钢，热处理硬度40-48HRC，表面刷光处理。
9 | 持针器 | 30 | 总长180mm，直头，粗针，网纹齿，齿距0.6，20Cr13医用不锈钢，热处理硬度40-48HRC，表面刷光处理。
10 | 皮钳 | 60 | 总长160mm，直型，20Cr13医用不锈钢，热处理硬度40-48HRC，表面刷光处理。
11 | 皮钳 | 20 | 总长180mm，直型，20Cr13医用不锈钢，热处理硬度40-48HRC，表面刷光处理。
12 | 直钳 | 40 | 总长140mm，直型，全齿，头宽2.2mm，头厚2mm，20Cr13医用不锈钢，热处理硬度40-48HRC，表面刷光处理。
13 | 有齿卵圆钳 | 30 | 总长250mm，弯形，有齿，头宽10mm，20Cr13医用不锈钢，硬度40-48HRC，表面刷光处理。
14 | 布巾钳 | 40 | 总长160mm，尖头，20Cr13医用不锈钢，硬度40-48HRC，表面刷光处理。
15 | 小杯 | 15 | 产品最大容积50ml，304医用不锈钢制造，表面亮光处理。
16 | 器械盒 | 3 | 外形长宽高尺寸为340×250×70，编网结构，304医用不锈钢制作，表面电抛光处理。